## Definitionen (hidden)
Definitionen
Wanddicke: | Steinlänge | Raster | Steinbreite | Steinhöhe | Schichtmaß | Steinart |  | SFK | RDK | Wand | Geschoß | Verlust/Mehrbedarf
7 | 240 | 0.25 | 70 | 52 | 0.0625 | KS | Vollstein | 12 | 1.2 | Außenwand | Kellergeschoß | 5%
10 | 248 | 0.25 | 100 | 71 | 0.08333333 | KS L | Lochstein | 16 | 1.4 | Innenwand | Erdgeschoß | 10%
11.5 | 373 | 0.375 | 115 | 113 | 0.125 | KS -R P | Planstein (Voll) | 20 | 1.6 |  | 1. Obergeschoß | 15%
15 | 498 | 0.5 | 150 | 123 | 0.125 | KS L-R P | Planstein (Loch) | 28 | 1.8 |  | 2. Obergeschoß | 20%
17.5 | 998 | 1 | 175 | 248 | 0.25 | KS XL-RE | Rasterlement |  | 2,0 |  | 3. Obergeschoß | 25%
20 |  |  | 200 | 498 | 0.5 | KS XL-PE | Planelement |  | 2.2 |  | 4. Obergeschoß | 30%
21.4 |  |  | 214 | 623 | 0.625 | KS XL-E | Planelement mit Lochung |  |  |  | Dachgeschoß
24 |  |  | 240 |  |  | KS BP | Bauplatte
26.5 |  |  | 265 |  |  | KS-F | Fasenstein
30 |  |  | 300 |  |  | KS Vb | Verblender
36.5 |  |  | 365 |  |  | KS Vm | Vormauerstein

## Mörtelbedarf (hidden)
KS-Vollsteine und KS-Lochsteine in Normalmörtel1) (mit Stoßfugenvermörtelung)
Bedarf je m2 Wand
Wanddicke | 11,5 cm |  | 17,5 cm |  | 24 cm |  | 30 cm |  | 36,5 cm
Format | Stein | Mörtel | Stein | Mörtel | Stein | Mörtel | Stein | Mörtel | Stein | Mörtel
DF | 64 | 26 | – | – | 128 | 62 | – | – | 192 | 98
NF | 48 | 24 | – | – | 96 | 57 | – | – | 144 | 90
2 DF | 32 | 17 | – | – | 64 | 44 | (32 · 2DF | 53 | 96 | 71
3 DF | – | – | 32 | 26 | 44 | 38 | +32 · 3DF) |  | (48 · 2DF | 69
4 DF | – | – | – | – | 32 | 36 | – | – | +132 · 3DF)
5 DF | – | – | – | – | 26 | 34 | 32 | 44 | – | –
6 DF | – | – | – | – | 22 | 32 | – | – | 32 | 60
KS-Vollsteine und KS-Lochsteine in Normalmörtel1) (mit Stoßfugenvermörtelung)
Bedarf je m2 Wand
Steinhöhe [mm] | Wanddicke [cm]
| 7 | 10 | 11.5 | 15 | 17.5 | 20 | 21.4 | 24 | 26.5 | 30 | 36.5
52 | - | - | 26 | - | - | - | - | - | - | - | -
71 | - | - | 24 | - | - | - | - | - | - | - | -
113 | - | - | 17 | - | 26 | - | - | 36 | - | 34 | 60
KS-R-Steine und KS-R-Blockstein in Normalmörtel (unvermörtelte Stoßfugen)
Richtwerte für den Bedarf an Normalmörtel1) in Liter je m2 Wandfläche bei einer Frischmörtelauftragsdicke von 15 mm und unvermörtelter Stoßfuge
Steinhöhe [mm] | Wanddicke [cm]
| 7 | 10 | 11.5 | 15 | 17.5 | 20 | 21.4 | 24 | 26.5 | 30 | 36.5
52 | - | - | - | - | - | - | - | - | - | - | -
71 | - | - | - | - | - | - | - | - | - | - | -
113 |  |  | 14 | 18 | 21 | 24 |  | 29 |  | 36 | 44
238 |  |  | 7 | 9 | 11 | 12 |  | 15 |  | 18 | 22
Steinhöhe h [mm] | Wanddicke [cm]
| 72) | 10 | 11.5 | 15 | 17.5 | 20 | 21.4 | 24 | 26.5 | 30 | 36.5
123 | 0 | 0 | 4.6 | 6.2 | 7 | 8 | 0 | 9.6 | 0 | 12 | 14.6
248 | 2 | 0 | 2.3 | 3.1 | 3.5 | 4 | 0 | 4.8 | 0 | 6 | 7.3
498 | 0 | 1 | 1.2 | 1.6 | 1.8 | 2 | 2.2 | 2.4 | 2.7 | 3 | 3.7
623 | 0 | 0.8 | 1 | 1.3 | 1.4 | 1.6 | 1.8 | 2 | 2.3 | 2.5 | 3
Mörtel in kg/m³:
h = 123 mm ³ 40 kg/m³
h = 248 mm ³ 20 kg/m³
h = 498 mm ³ 10 kg/m³
h = 623 mm ³ 8 kg/m³
KS-R P-Plansteine und KS XL in Dünnbettmörtel | [5 empty] | 24
Richtwerte für den Bedarf an Dünnbettmörtel1) 2) in kg Trockenmasse je m2 Wandfläche bei einer Frischmörtelauftragsdicke von 3 - 4 mm und unvermörtelter Stoßfuge
Steinhöhe [mm] | Wanddicke [cm]
| 73) | 10 | 11.5 | 15 | 17.5 | 20 | 21.4 | 24 | 26.5 | 30 | 36.5
52 | - | - | - | - | - | - | - | - | - | - | -
71 | - | - | - | - | - | - | - | - | - | - | -
113 | - | - | - | - | - | - | - | - | - | - | -
123 | 0 | 0 | 4.7 | 6.4 | 7.2 | 8.1 | 0 | 9.7 | 0 | 12.2 | 14.9
248 | 2 | 2 | 2.3 | 3.1 | 3.5 | 4.1 | 0 | 4.9 | 0 | 6.1 | 7.4
498 | 0 | 1.1 | 1.2 | 1.6 | 1.9 | 2 | 2.3 | 2.4 | 2.7 | 3.1 | 3.8
623 | 0 | 0.8 | 1.1 | 1.4 | 1.5 | 1.6 | 1.9 | 2 | 2.3 | 2.6 | 3.1
Richtwerte für den Mörtelbedarf1) in kg Trockenmasse je m3 Mauerwerk
Steinhöhe [mm] |  | 123 |  | 248 |  | 498 |  | 623
Mörtelbedarf in kg |  | 30 |  | 15 |  | 7.5 |  | 6
1) Die angegebenen Werte sind durchschnittliche Verbrauchswerte üblicher Baustellen bei Auftrag mit einem Mörtelschlitten. Je nach Baustelle sind Mörtelverluste einzuplanen.
2) Die Werte gelten nur für Dünnbettmörtel die die zulässige Bandbreite für die Korngröße der Zuschlagstoffe ausschöpfen (DIN 1053: bis 1,0 mm; nach allgemeinen bauaufsichtlichen Zulassungen: über 1,0 mm) in Verbindung mit dafür geeigneten Zahnschienen (A
3) Stoßfugen sind zu vermörteln

## Materialbedarf
Materialbedarf zur Erstellung von Kalksandstein-Mauerwerk
Hinweise zur Anwendung:
1. Die regionalen Lieferprogramme sind zu beachten!
2. Öffnungen werden übermessen.
3. Warnmeldungen (in Rot) weisen auf widersprüchliche Angaben hin.
4. Evtl. erforderliche Ausgleichsschichten sind getrennt zu ermitteln.
5. Grundrißpläne werden vorausgesetzt. Wände sind zu bezeichnen.
6. Die Wanddicke ist gleich der Steindicke (Einsteinmauerwerk).
7. Eingaben nur in den gelb markierten Feldern, Pull-Down-Menüs etc.
Allgemeine Vorgaben
Geschoß: | 2 |  | Wand-Nr.: | 1
(siehe Grundriss)
Wandgeometrie
Wanddicke: | 8 | mm
Wandlänge: | 4.2 | m | Wandhöhe: | 2.7 | m
Mauerwerk
1
1
Steinauswahl
Art: | 6 |  | Kurzzeichen: | KS XL-PE
Länge: | 5 | mm
Breite (Wanddicke): | 240 | mm
Höhe: | 6 | mm
SFK: | 3
RDK: | 5
Steinbezeichnung nach DIN EN 771-2 (für die Bestellung)
Kalksandstein DIN EN 771-2 in Verbindung mit DIN 20000-402 - KS XL-PE 20 - 2,0 - 998 x 240 x 498
Höhenausgleichs-/Kimmstein
Kimmschichthöhe: | 20 | cm | (Ausgleichssteine inkl. Normalmörtel, MG III)
Mengenermittlung
Wandfläche: | 10.5 | qm | entspricht Wandvolumen: | 2.52 | cbm
Wandhöhe (abzüglich Höhenausgleichs-/Kimmschicht): |  |  |  | 2.5 | m
Schichthöhe: | 50 | cm
Steinlagen: | 5 | á | 5 | Stück/Steinlage
Steinmenge (rechnerisch): |  |  | 25 | Stück
Mehrbedarf: | 1
Steinmenge (einschließlich Mehrbedarf): |  |  | 26.25 | Stück
Mörtel
Mörtelart: | Dünnbettmörtel |  | Stoßfugen: | unvermörtelt
Mörtel (ohne Verluste, ohne Kimmschicht): |  |  | 25.2 | kg Trockenmasse
Mörtelverluste: | 1
Die angegebenen Werte sind durchschnittliche Verbrauchswerte üblicher Baustellen bei Auftrag mit einem Mörtelschlitten. Je nach Baustelle sind Mörtelverluste einzuplanen.
Mörtel (inkl. Verluste, ohne Kimmschicht): |  |  | 26.46 | kg Trockenmasse
Note on F13: Wand-Nr. Es empfiehlt sich, die Wände im Grundriß zu nummerieren und je Wand ein Blatt zum Materialbedarf auszufüllen.
Note on C18: Wandlänge in m (siehe Grundriß)
Note on F18: Wandhöhe in m (siehe Wandansicht oder Gebäudeschnitt)
Note on B39: Bezeichnung zur Bestellung
Note on C42: Die Kimmschichthöhe ergibt sich aus Ausgleichsmörtel (max. 3 cm) und ggf. Kimmsteinen.
Note on C47: Die Schichthöhe ergibt sich aus Steinhöhe und Dicke der Lagerfuge
Note on E51: Anzahl der benötigten Steine
Note on C54: Auftragsdicke Frischmörtel: Normalmörtel: 15 mm Dünnbettmörtel: 3-4 mm
Planstein
Normal
für Putzauftrag (d = 10 mm)
für Dünnlagenputz (d = 5 mm)
als Sichtmauerwerk (ohne Putz)

## Steinauswahl
Kalksandstein – Steinauswahl
Hinweis:
Die Kalksandsteinindustrie stellt Produkte für verschiedene Anwendungsbereiche zur Verfügung. Um Ihnen eine Hilfestellung zu geben, welche Steine für den gewünschten Anwendungszweck geeignet sind, beantworten Sie die folgenden Fragen:
1. Witterungseinfluß (Frostwiderstand)
KS, KS L, KS Vb, KS Vm
2 |  |  | KS -R P, KS L-R P, KS BP, KS F
KS XL-RE, KS XL-PE, KS XL-E
2. Arbeitstechnik
KS XL-RE, KS XL-PE, KS XL-E
2
3. Mörtel
KS-R P, KS L-R P, KS BP, KS F,
2 |  |  | KS XL-RE, KS XL-PE, KS XL-E
4.1. Putz oder sichtbares Mauerwerk
KS, KS L, KS Vb, KS Vm,
KS -R P, KS L-R P, KS BP, KS F,
1 |  |  | KS XL-RE, KS XL-PE, KS XL-E
4.2 Stoßfugen
KS -R P, KS L-R P, KS BP, KS F,
2 |  |  | KS XL-RE, KS XL-PE, KS XL-E
Für die oben genannten Vorgaben ist der Einsatz folgender Steinarten möglich:
Steinart | Kurzzeichen
Vollstein | KS | nicht zulässig
Lochstein | KS L | nicht zulässig
Planstein (Voll) | KS -R P | zulässig
Planstein (Loch) | KS L-R P | zulässig
Rasterlement | KS XL-RE | zulässig
Planelement | KS XL-PE | zulässig
Elektro-Rasterelement | KS XL-E | nicht zulässig
Bauplatte | KS BP | nicht zulässig
Fasenstein | KS F | nicht zulässig
Verblender | KS Vb | nicht zulässig
Vormauerstein | KS Vm | nicht zulässig
Zur Bedeutung der Steinarten siehe Seite "Steinarten und Steinbezeichnungen"
Vermauerung von Hand (Einzelsteingewicht < 25 kg)
Normalmörtel (Lagerfuge 12 mm)
Dünnbettmörtel (Lagerfuge 2 mm)
Putzauftrag (d = 10 mm)
Dünnlagenputz (d = 5 mm)
Sichtmauerwerk (hochwertig)
mit Witterungseinfluß
ohne Witterungseinfluß (z.B. verputzt)
Sichtmauerwerk (untergeordnete Nutzung)
Stoßfuge aus Normalmörtel (10 mm)
Stoßfuge knirsch (2 mm)
Vermauerung mit Versetzgerät (Einzelsteingewicht > 25 kg)

## Steinarten
Kalksandstein – Steinarten und -bezeichnungen
Bezeichnung nach DIN 20000-402 |  | Kurz­ zeichen | Schicht­ höhe [cm] | Eigenschaften und Anwendungsbereiche
a) Vollsteine mit einem Lochanteil £ 15 % der Lagerfläche
1. | KS-Vollsteine | KS | £ 12,5 | Für tragendes und nicht tragendes Mauerwerk in Normalmauermörtel versetzt.
2. | KS-R-Blocksteine | KS-R | > 12,5 £ 25 | Wie Zeile 1, zusätzlich mit Nut-Feder-System an den Stirnseiten; Stoßfugenvermörtelung kann daher im Regelfall entfallen.
3. | KS-Plansteine KS -R-Plansteine | KS P KS -R P | £ 25 | Wie Zeile 2, aufgrund höherer Anforderungen an die Abmaßklasse (Toleranzen) zum Verset- zen in Dünnbettmörtel geeignet.
4. | KS-Fasensteine | KS F | £ 25 | Wie Zeile 3, jedoch mit beidseitig umlaufender Fase an der Sichtseite von ca. 4 bis 7 mm.
5. | KS XL-Raster- elemente1) | KS XL-RE | ³ 50 £ 62,5 | Wie Zeile 3; Lieferung von Regelelementen der Länge 498 mm sowie Ergänzungselementen der Längen 373 mm und 248 mm
6. | KS XL-Plan- elemente1) | KS XL-PE | ³ 50 £ 65 | Wie Zeile 3; Lieferung von werkseitig vorkonfektionierten Wandbausätzen mit Regelelementen der Länge 998 mm
7. | KS XL-Raster- elemente | KS XL-E | = 50 | Wie Zeile 5, jedoch mit durchgehenden Installa- tionskanälen (KS -E-Steine)
b) Lochsteine mit einem Lochanteil > 15 % der Lagerfläche
8. | KS-Lochsteine | KS L | £ 12,5 | Für tragendes und nicht tragendes Mauerwerk in Normalmauermörtel versetzt.
9. | KS -R-Hohlblock-steine | KS L-R | > 12,5 £ 25 | Wie Zeile 8, zusätzlich mit Nut-Feder-System an den Stirnseiten; Stoßfugenvermörtelung kann daher im Regelfall entfallen.
10. | KS-Plansteine KS-R-Plansteine | KS L P KS L-R P | > 12,5 £ 25 | Wie Zeile 9, aufgrund höherer Anforderungen an die Abmaßklasse (Toleranzen) zum Versetzen in Dünnbettmörtel.
c) frostwiderstandsfähige Kalksandsteine 2)
11. | KS-Vormauer- steine | KS Vm oder KS VmL | £ 25 | Kalksandsteine mindestens der Druckfestig- keitsklasse 10, die frostwiderstandsfähig sind (mindestens Frostwiderstandklasse F1).
12. | KS-Verblender2) | KS Vb | £ 25 | Kalksandsteine mindestens der Druckfestig- keitsklasse 16 mit höheren Anforderungen an die Abmaßklasse (Toleranzen) als Zeile 11 und erhöhter Frostwiderstandsfähigkeit (mindestens Frostwiderstandklasse F2).
1) Im Markt sind unterschiedliche Marken bekannt. 2) KS-Verblender werden regional auch als bossierte Steine oder mit bruchrauer Oberfläche angeboten. Die regionalen Lieferprogramme sind zu beachten.